## ハードボード
品 目 | 項 目 |  | ＪＩＳ認定の有無 | 外観 | 寸法 |  |  | 厚さ許容差 | [7 empty] | 幅及び長さの許容差 | 直角度 | 密度 | 含水率 | 曲げ強さ | 吸水率 |  | 難燃性
|  |  |  | 表面の著しい凹凸,汚れ,剥がれ,使用上有害なねじれ,反り等の有無 | 幅 | 長さ | 厚さ | 厚さ(3.5mm以下) |  | 厚さ(3.6～5.0mm) |  | 厚さ(5.1～7.0mm) |  | 厚さ(7.1mm以上) | [6 empty] | 厚さ3.5mm未満 | 厚さ3.5mm以上
[8 empty] | 研磨 | 無研磨 | 研磨 | 無研磨 | 研磨 | 無研磨 | 研磨 | 無研磨
素地ハードボード | 単 位 |  |  |  | mm | mm | mm | mm | mm | mm | mm | mm | mm | mm | mm | mm | mm | g/cm3 | % | N/mm3 | % | % | 級
（スタンダードボード） | 基準値 | 上限値 | [5 empty] | +0.3 | +0.4 | +0.3 | +0.5 | +0.3 | +0.7 | +0.3 | +0.9 | +3.0 | 2 |  | 13 |  | 35 | 25
S35タイプ |  | 下限値 |  | 無 |  |  |  | -0.3 | -0.4 | -0.3 | -0.5 | -0.3 | -0.7 | -0.3 | -0.9 | -3.0 |  | 0.8 | 5 | 35 |  |  | 3
摘 要
| 根 拠 |  | JIS A5905 | JIS A5905 | JIS A5905 | JIS A5905 | JIS A5905 | JIS A5905 | JIS A5905 | JIS A5905 | JIS A5905 | JIS A5905 | JIS A5905 | JIS A5905 | JIS A5905 | JIS A5905 | JIS A5905 | JIS A5905 | JIS A5905 | JIS A5905 | JIS A5905 | JIS A5905 | JIS A5905
品 目 | 項 目 |  | ＪＩＳ認定の有無 | 外観 | 寸法 |  |  | 厚さ許容差 | [7 empty] | 幅及び長さの許容差 | 直角度 | 密度 | 含水率 | 曲げ強さ | 吸水率 |  | 難燃性
|  |  |  | 表面の著しい凹凸,汚れ,剥がれ,使用上有害なねじれ,反り等の有無 | 幅 | 長さ | 厚さ | 厚さ(3.5mm以下) |  | 厚さ(3.6～5.0mm) |  | 厚さ(5.1～7.0mm) |  | 厚さ(7.1mm以上) | [6 empty] | 厚さ3.5mm未満 | 厚さ3.5mm以上
[8 empty] | 研磨 | 無研磨 | 研磨 | 無研磨 | 研磨 | 無研磨 | 研磨 | 無研磨
素地ハードボード | 単 位 |  |  |  | mm | mm | mm | mm | mm | mm | mm | mm | mm | mm | mm | mm | mm | g/cm3 | % | N/mm3 | % | % | 級
（スタンダードボード） | 基準値 | 上限値 | [5 empty] | +0.3 | +0.4 | +0.3 | +0.5 | +0.3 | +0.7 | +0.3 | +0.9 | +3.0 | 2 |  | 13 |  | 35 | 25
S25タイプ |  | 下限値 |  | 無 |  |  |  | -0.3 | -0.4 | -0.3 | -0.5 | -0.3 | -0.7 | -0.3 | -0.9 | -3.0 |  | 0.8 | 5 | 25 |  |  | 3
摘 要
| 根 拠 |  | JIS A5905 | JIS A5905 | JIS A5905 | JIS A5905 | JIS A5905 | JIS A5905 | JIS A5905 | JIS A5905 | JIS A5905 | JIS A5905 | JIS A5905 | JIS A5905 | JIS A5905 | JIS A5905 | JIS A5905 | JIS A5905 | JIS A5905 | JIS A5905 | JIS A5905 | JIS A5905 | JIS A5905
品 目 | 項 目 |  | ＪＩＳ認定の有無 | 外観 | 寸法 |  |  | 厚さ許容差 | [7 empty] | 幅及び長さの許容差 | 直角度 | 密度 | 含水率 | 曲げ強さ | 吸水率 |  | 難燃性
|  |  |  | 表面の著しい凹凸,汚れ,剥がれ,使用上有害なねじれ,反り等の有無 | 幅 | 長さ | 厚さ | 厚さ(3.5mm以下) |  | 厚さ(3.6～5.0mm) |  | 厚さ(5.1～7.0mm) |  | 厚さ(7.1mm以上) | [6 empty] | 厚さ3.5mm未満 | 厚さ3.5mm以上
[8 empty] | 研磨 | 無研磨 | 研磨 | 無研磨 | 研磨 | 無研磨 | 研磨 | 無研磨
素地ハードボード | 単 位 |  |  |  | mm | mm | mm | mm | mm | mm | mm | mm | mm | mm | mm | mm | mm | g/cm3 | % | N/mm3 | % | % | 級
（スタンダードボード） | 基準値 | 上限値 | [5 empty] | +0.3 | +0.4 | +0.3 | +0.5 | +0.3 | +0.7 | +0.3 | +0.9 | +3.0 | 2 |  | 13 |  | 35 | 30
S20タイプ |  | 下限値 |  | 無 |  |  |  | -0.3 | -0.4 | -0.3 | -0.5 | -0.3 | -0.7 | -0.3 | -0.9 | -3.0 |  | 0.8 | 5 | 20 |  |  | 3
摘 要
| 根 拠 |  | JIS A5905 | JIS A5905 | JIS A5905 | JIS A5905 | JIS A5905 | JIS A5905 | JIS A5905 | JIS A5905 | JIS A5905 | JIS A5905 | JIS A5905 | JIS A5905 | JIS A5905 | JIS A5905 | JIS A5905 | JIS A5905 | JIS A5905 | JIS A5905 | JIS A5905 | JIS A5905 | JIS A5905
品 目 | 項 目 |  | ＪＩＳ認定の有無 | 外観 | 寸法 |  |  | 厚さ許容差 | [7 empty] | 幅及び長さの許容差 | 直角度 | 密度 | 含水率 | 曲げ強さ | 吸水率 | 難燃性
|  |  |  | 表面の著しい凹凸,汚れ,剥がれ,使用上有害なねじれ,反り等の有無 | 幅 | 長さ | 厚さ | 厚さ(3.5mm以下) |  | 厚さ(3.6～5.0mm) |  | 厚さ(5.1～7.0mm) |  | 厚さ(7.1mm以上)
[8 empty] | 研磨 | 無研磨 | 研磨 | 無研磨 | 研磨 | 無研磨 | 研磨 | 無研磨
素地ハードボード | 単 位 |  |  |  | mm | mm | mm | mm | mm | mm | mm | mm | mm | mm | mm | mm | mm | g/cm3 | % | N/mm3 | % | 級
（テンパードボード） | 基準値 | 上限値 | [5 empty] | +0.3 | +0.4 | +0.3 | +0.5 | +0.3 | +0.7 | +0.3 | +0.9 | +3.0 | 2 |  | 13 |  | 20
T45タイプ |  | 下限値 |  | 無 |  |  |  | -0.3 | -0.4 | -0.3 | -0.5 | -0.3 | -0.7 | -0.3 | -0.9 | -3.0 |  | 0.9 | 5 | 45 |  | 3
摘 要
| 根 拠 |  | JIS A5905 | JIS A5905 | JIS A5905 | JIS A5905 | JIS A5905 | JIS A5905 | JIS A5905 | JIS A5905 | JIS A5905 | JIS A5905 | JIS A5905 | JIS A5905 | JIS A5905 | JIS A5905 | JIS A5905 | JIS A5905 | JIS A5905 | JIS A5905 | JIS A5905 | JIS A5905
品 目 | 項 目 |  | ＪＩＳ認定の有無 | 外観 | 寸法 |  |  | 厚さ許容差 | [7 empty] | 幅及び長さの許容差 | 直角度 | 密度 | 含水率 | 曲げ強さ | 吸水率 | 難燃性
|  |  |  | 表面の著しい凹凸,汚れ,剥がれ,使用上有害なねじれ,反り等の有無 | 幅 | 長さ | 厚さ | 厚さ(3.5mm以下) |  | 厚さ(3.6～5.0mm) |  | 厚さ(5.1～7.0mm) |  | 厚さ(7.1mm以上)
[8 empty] | 研磨 | 無研磨 | 研磨 | 無研磨 | 研磨 | 無研磨 | 研磨 | 無研磨
素地ハードボード | 単 位 |  |  |  | mm | mm | mm | mm | mm | mm | mm | mm | mm | mm | mm | mm | mm | g/cm3 | % | N/mm3 | % | 級
（テンパードボード） | 基準値 | 上限値 | [5 empty] | +0.3 | +0.4 | +0.3 | +0.5 | +0.3 | +0.7 | +0.3 | +0.9 | +3.0 | 2 |  | 13 |  | 20
T35タイプ |  | 下限値 |  | 無 |  |  |  | -0.3 | -0.4 | -0.3 | -0.5 | -0.3 | -0.7 | -0.3 | -0.9 | -3.0 |  | 0.8 | 5 | 35 |  | 3
摘 要
| 根 拠 |  | JIS A5905 | JIS A5905 | JIS A5905 | JIS A5905 | JIS A5905 | JIS A5905 | JIS A5905 | JIS A5905 | JIS A5905 | JIS A5905 | JIS A5905 | JIS A5905 | JIS A5905 | JIS A5905 | JIS A5905 | JIS A5905 | JIS A5905 | JIS A5905 | JIS A5905 | JIS A5905
品 目 | 項 目 |  | ＪＩＳ認定の有無 | 外観 | 寸法 |  |  | 厚さ許容差 | 幅及び長さの許容差 | 直角度 | 含水率 | 平面引張強さ | 耐衝撃性 |  | 耐酸性 | 耐アルカリ性 | 耐汚染性 | 耐変退色性 |  | 耐ひっかき性 | 難燃性
|  |  |  | 表面の著しい凹凸,汚れ,剥がれ,使用上有害なねじれ,反り等の有無 | 幅 | 長さ | 厚さ | 表示厚さ |  |  |  |  | 放射状の亀裂，破壊，はく離の有無 | くぼみの直径 | 変色の有無 | 変色の有無 | クレヨン(赤)に対する汚染性 | 外観 | 色差 | 著しく目立つ傷あとの有無
[18 empty] | 表面のひび割れ膨れなどの欠陥の有無 | 変退色用グレースケール4号以上
内装用化粧ハードボード | 単 位 |  |  |  | mm | mm | mm | % | mm | mm | % | N/mm2 |  | mm |  |  | 号 |  |  |  | 級
| 基準値 | 上限値 | [5 empty] | +10 | +3.0 | 2 | 13 |  |  | 15 |  |  |  |  | 3
|  | 下限値 |  | 無 |  |  |  | -10 | -3.0 |  | 5 | 0.4 | 無 |  | 無 | 無 | 3 | 無 |  | 無 | 3
| 摘 要 | [15 empty] | 汚染用グレースケール
| 根 拠 |  | JIS A5905 | JIS A5905 | JIS A5905 | JIS A5905 | JIS A5905 | JIS A5905 | JIS A5905 | JIS A5905 | JIS A5905 | JIS A5905 | JIS A5905 | JIS A5905 | JIS A5905 | JIS A5905 | JIS A5905 | JIS A5905 | JIS A5905 | JIS A5905 | JIS A5905
品 目 | 項 目 |  | ＪＩＳ認定の有無 | 外観 | 寸法 |  |  | 厚さ許容差 | 幅及び長さの許容差 | 直角度 | 含水率 | 吸水率 | 吸水長さ変化率 | 曲げ破壊荷重 | くぎ逆引抜抵抗 | 耐衝撃性 | 塗膜付着性 | 耐洗浄性 | 耐候性 | 難燃性
|  |  |  | 表面の著しい凹凸,汚れ,剥がれ,使用上有害なねじれ,反り等の有無 | 幅 | 長さ | 厚さ | 表示厚さ | [7 empty] | 化粧面の割れ,はがれの有無 | 塗膜相互並びに塗膜と基材の界面でのはく離の有無 | 化粧面に著しいきずの有無 | 割れ,膨れ,はがれ,著しい変色の有無
外装用化粧ハードボード | 単 位 |  |  |  | mm | mm | mm | % | mm | mm | % | % | % | N | N |  |  |  |  | 級
| 基準値 | 上限値 | [5 empty] | +10 | +3.0 | 2 | 15 | 10 | 0.2
|  | 下限値 |  | 無 |  |  |  | -10 | -3.0 |  | 8 |  |  | 400 | 450 | 無 | 無 | 無 | 無 | 3
摘 要
| 根 拠 |  | JIS A5905 | JIS A5905 | JIS A5905 | JIS A5905 | JIS A5905 | JIS A5905 | JIS A5905 | JIS A5905 | JIS A5905 | JIS A5905 | JIS A5905 | JIS A5905 | JIS A5905 | JIS A5905 | JIS A5905 | JIS A5905 | JIS A5905 | JIS A5905